## Сравнение WDM с другими ТМ
Обмазочные гидроизоляционные цементно-полимерные сухие смеси |  |  |  |  | СТРОИТЕЛЬНЫЕ СМЕСИ WDM
Производитель | WDM | EK Cemical | Ceresit | Perfekta | Растро | КТ Трон | ГЛИМС ПРОДАКШН | Unis | ГидроСтройКомплект | Седрус | Ивсил Евро Трейд | Старатели |  | Геркулес-Сибирь | ООО МАГМА |  | Индастро | Ярлик |  |  | Нанотрон
Продукция | Гидро SM-Prime | W400 | CR 65 | Аквастоп | Лахта Обмазочная | КТ Трон 7 | GLIMS Водостоп | Гидропласт | КристаллизолЭласт | Основит ХАРДСКРИН | Ивсил Водостоп | АкваЩит W6 (для душевых и санузлов) | Стромикс-защита от сырости | ГИДРОИЗОЛЯЦИЯ АКВА-СТОП | Stoltz «SC-WD200» | МАГМА ЖЕСТКАЯ | Индастро Смартскрин HC20 H | ВодоStop | ВодоStop2 | Vandex | Проникс обмазочный
Розничная стоимость руб./кг | 28 | 28.5 | 35.4 | 32.5 | 93.12 | 55 | 42.5 | 28-34 | 95 | 32,6-31,3 | 28-25,2(заводская) | 24,44 -26 (заводская) | 35,72-38 | 28.28 | 14,6 р | 14,6 р | 54.48 | 75 | 55 | н/д | 70
Температура применения | От +5 до +35 | От +5 до +35 | От +5 до +35 | От +5 до +35 | От +5 до +35 | От+5 до 35 | От+5 до 35 | От +5 до +30 | от +5 до +35 | от +5 до +35 | от +5 до +30 | от +5 до +30 | От+5 до +30 | От+5 до +30 | От+5 до +30 | От+5 до +30 | От +5 до +35 | От +5 до +35 | От +5 до +35 | От+5 до +30 | От+5 до +30
Водонепроницаемость | 1,2 МПа | 0,4 МПа | 0,4 МПа | 1,2 МПа | 1,6 МПа | 1,0МПа | 0.7МПа | 0,7МПа | 1,4 МПа | 0,8Мпа | 0,7МПа | 0,6Мпа | 0,8Мпа | 1,2МПа | 0,5МПа | 0,5МПа | 1,2МПа | 0,8Мпа | 0,6Мпа | н/д | 1Мпа
Прочность на сжатие:
в возрасте 2 суток |  | н/д | 10 МПа | 20МПа | н/д | н/д | н/д | н/д | н/д | н/д | н/д | н/д | н/д | н/д | н/д | н/д | н/д | н/д | н/д | н/д | н/д
в возрасте 28 суток | 40 МПа | 10 МПа | 15 МПа | 25МПа | 55МПа | 20МПа | 8МПа | 10МПа | 10Мпа | 30МПа | 25МПа | 8Мпа | 30Мпа | 15Мпа | 20МПа | 20МПа | 30МПа | 10Мпа | н/д | н/д | 30МПа
Прочность на растяжение при изгибе:
в возрасте 2 суток |  | н/д | 2,5МПа | 3,9МПа | н/д | н/д | н/д | н/д | н/д | н/д | н/д | н/д | н/д | н/д | н/д | н/д | н/д | н/д | н/д | н/д | н/д
в возрасте 28 суток | 7,5 МПа | н/д | 4,0МПа | 6,6МПа | 8МПа | н/д | 2,5МПа | н/д | н/д | 10Мпа | н/д | н/д | 5МПа | н/д | н/д | н/д | н/д | н/д | 10Мпа | н/д | н/д
Адгезия к бетону: | 2,0 МПа | 0,8 МПа | 0,6 МПа | 1,7МПа | 1.6МПа | 1,8МПа | 0,9МПа | 0,8МПа | 1,8МПа | 1МПа | 1МПа | 0,4Мпа | 1Мпа | н/д | 0,5МПа | 0,5МПа | 1МПа | 1,8Мпа | 1Мпа | н/д | 1,8МПа
Морозостойкость, циклов | 300 | 75 | 100 | 75 | 200 | 300 | 50 | 50 | 100 | н/д | 50 | 50 | 300 | н/д | н/д | н/д | н/д | 50 | 50 | н/д | 300
Температура эксплуатации | От -50 до +70 | От -50 до +70 | От -50 до +70 | От -50 до +70 | От -50 до +250 | От-50 до +80 | От -50 до +70 | От-50 до +70 | От -50 до +70 | От -50 до +65 | От -50 до +70? | н/д | От -40до +90 | н/д | н/д | н/д | н/д | н/д | н/д | н/д | н/д
Группа горючести | Негорючий | Негорючий | Негорючий | Негорючий | Негорючий | Негорючий | негорючий | Негорючий | Негорючий | Негорючий | Негорючий | Негорючий | Негорючий | Негорючий | Негорючий | Негорючий | Негорючий | Негорючий | Негорючий | Негорючий | Негорючий
Время потребления | 60 минут | 60 минут | 120 минут | 180 минут | 60 минут | 30 минут | 240 минут | 60 минут | 60 минут | 60минут | 5-6 часов | н/д | н/д | 60 минут | 120 минут | 120 минут | 60 минут | н/д | 40 минут | н/д | 30 минут
Ремонтные сухие смеси |  |  |  |  | СТРОИТЕЛЬНЫЕ СМЕСИ WDM
Производитель | WDM | Пенетрон | Пенетрон | Кальматрон | Растро | Гора хрустальная | Mapei | Mapei | Гидротекс | Гидротекс | BASF | BASF | КТ ТРОН
Наменование материала | Гидро SM-4 | Пенекрит | Скрепа М500 | Кальматрон Шовный | Лахта Шовный | МБР 700 | Mapegrout Thixotropik | Mapefill | Гидротекс Р | Гидротекс У | EMAKO S88C | EMAKO FAST TIXO | кт трон -3
Розничная стоимость, руб./кг | 22 | 300 | 45 | 40 | 115 | 32 | 36 | 38 | 32 | 70 | 35 | 64 | 45
Водонепроницаемость | W20 | W14 | н/д | W14 | W16 | W10 | н/д | W16 | W6 | W8 | W16 | W12 | W10
Прочность на сжатие:
в возрасте 1 суток | 20 МПа |  | 14 МПа | н/д | н/д | 20 МПа | 25 МПа | 32 МПа | н/д | н/д | 28 МПа | 40 МПа | 10 МПа
в возрасте 3 суток | 35 МПа | 20 МПа - 7 суток | н/д | н/д | н/д | н/д | 45 МПа - 7 суток | н/д | н/д | н/д | н/д | н/д | н/д
в возрасте 28 суток | 70 МПа | 25 МПа | 40 МПа | 40 МПа | 40 МПа | 70 МПа | 60 МПа | 70 МПа | 40 МПа | 45 МПа | 60 МПа | 60 МПа | 30 МПа
Прочность на растяжение при изгибе:
в возрасте 1 суток | 3,0 МПа | н/д | н/д | н/д | н/д | н/д | 4,5 МПа | 5 МПа | н/д | н/д | 5 МПа | 5 МПа | н/д
в возрасте 3 суток | 5,5 МПа | н/д | н/д | н/д | н/д | н/д | 7,5 МПа | 7 МПа | н/д | н/д | н/д | н/д | 4 МПа - 7 суток
в возрасте 28 суток | 7,0 МПа | н/д | н/д | н/д | 9,0 МПа | н/д | 8,5 МПа | 9 МПа | 4,0 МПа | 7,5 МПа | 8 МПа | 8 МПа | 8 МПа
Адгезия к бетону | 2,5 МПа | 2,0 МПа | 1,3 МПа | 0,8 Мпа | 2,0 МПа | 1,8 МПа | 2,0 МПа | н/д | 1,2 МПа | 2,0 МПа | 2,5 МПа | 4,5 МПа | 1,8 МПа
Армирование | Полиамидное волокно | нет | нет | нет | нет | нет | синетические волокна | нет | нет | нет | полимерная фибра | полимерная фибра | нет
Линейной расширение, % | 0,1-0,2 | н/д | усадка 0,002-0,008% | н/д | н/д | н/д | н/д | 0.04 | н/д | н/д | н/д | н/д | н/д
Морозостойкость, циклов | 300 | 400 | н/д | 200 | 300 | 400 | н/д | 300 | 200 | 300 | 300 | 300 | 300
Температура применения | от +5 до +35 | от +5 | от +5 | от +5 | от +5 до +35 | от +5 до +30 | от +5 до +35 | от +5 до +35 | от +5 | от +5 | от +5 до +30 | от +5 до +30 | от +5 до +35
Температура эксплуатации | от -50 до +70 | в соотв с нормой бетона | в соотв с нормой бетона | от -60 до +130 | до +250 | н/д | н/д | от -40 до +90 | от -40 до +90 | от -40 до +90 | н/д | н/д | до +130
Группа горючести | Негорючий | Негорючий | Негорючий | Негорючий | Негорючий | Негорючий | Негорючий | Негорючий | Негорючий | Негорючий | Негорючий | Негорючий | Негорючий
Время применения | 40 минут | 40 минут | 60 минут | 60 минут | 60 минут | 15 минут | 60 минут | 60 минут | 40 минут | 40 минут | н/д | н/д | 45 минут
Применение в контакте в питьевой водой | Допускается | Допускается | Допускается | Допускается | Допускается | н/д | Допускается | Допускается | Допускается | Допускается | Допускается | Допускается | Допускается
Сухие смеси для остановки активных течей |  |  |  |  | СТРОИТЕЛЬНЫЕ СМЕСИ WDM
Производитель | WDM | Растро | Кальматрон | Акватрон | КТ ТРОН | Маст | Пенетрон | Глимс продакшн | Пенетрон | Гидротекс
Продукция | Гидро SM-PLOMBA | Лахта Водяная пробка | Кальмастоп | Акватрон - 8 | КГ Трон | Маст ГР | Пенеплаг | Гидропломба | Ватарплаг | Гидротекс Б
Розничная стоимость, руб./кг | 85 | 181 | 110 | 160 | 136 | 125 | 305 | 200 | 170 | 115
Температура применения | от +5 до +35 | от +5 до +35 | от +5 до +35 | от +5 | от +5 до +35 | от +5 до +35 | от +5 до +35 | от +5 | от +5 | от +5
Водонепроницаемость | W16 | W10 | W10 | W5 | W4 | W10 | W20 | н/д | W16 | W16
Прочность на сжатие:
в возрасте 28 суток | 30МПа | 35МПа | 30МПа | 60МПа | 40МПа | 35МПа | 19МПа | н/д | 52,8МПа | 52.8
Прочность на растяжение при изгибе:
в возрасте 28 суток | 4Мпа | н/д | н/д | н/д | н/д | н/д | н/д | н/д | н/д | н/д
Адгезия к бетону | 1,8МПа | н/д | 1,2МПа | 1,2МПа | н/д | 1,5МПа | н/д | 1,2МПа | 1,7МПа | 2,1МПа
Морозостойкость, циклов | 300 | н/д | н/д | н/д | н/д | н/д | 400 | н/д | 400 | 300
Время применения | до 5 минут | 1-3мин. | н/д | 3мин | 1-4мин | н/д | н/д | 1,5-5мин | 1,5-6мин | 1,5-6мин
Капиллярно-проникающие гидроизоляционные сухие смеси |  |  |  |  | СТРОИТЕЛЬНЫЕ СМЕСИ WDM
Производитель | WDM | WDM | Пенетрон | Кальматрон | Кальматрон | Растро | КТ ТРОН | КТ ТРОН | BASF | Gidro-Protekt
Наменование материала | ГидроSM-EXTRA | ГидроSM-ULTRA | Пенетрон | Кальматекс | Кальматрон | Лахта проникающая | КТтрон–1 | КТ трон–11 | MasterSeal 501 | CARAT-P
Розничная стоимость руб./кг | 49 | 70 | 280 | 65 | 65 | 152.15 | 220 | 220 | 100 | 274.5
Водонепроницаемость | W10 | W16 | повышение марки водонепроницемости не менее 4 ступеней | н/д | н/д | W6 | повышение на 2-3 ступени | повышение на 2 ступени | Минимум 3 ступени | W10
Прочность на сжатие, МПа
в возрасте 2 суток | н/д | н/д | н/д | н/д | н/д | н/д | н/д | н/д | н/д | н/д
в возрасте 28 суток | 60 | 50 | повышение на 10 % | 25 | 25 | н/д | н/д | н/д | 40 | 25
Прочность на растяжение при изгибе,МПа
в возрасте 2 суток | н/д | н/д | н/д | н/д | н/д | н/д | н/д | н/д | н/д | н/д
в возрасте 28 суток | 10 | 7 | н/д | н/д | н/д | н/д | н/д | н/д | 8,5 | 6
Адгезия к бетону | 3 | 2 | н/д | н/д | н/д | н/д | н/д | н/д | н/д | 2
Морозостойкость, циклов | 300 | 300 | 100 | 100 | 50 | от 100 до 200 | от 200 до 300 | 300 | н/д | н/д
Температура применения | +5 – +35 | От +5 до +35 | от + 5 | от + 5 | от + 5 | От +5 до +35 | От +5 до +35 | От +5 до +35 | От +5 до +35 | От +5 до +30
Температура эксплуатации | н/д | н/д | н/д | От −60 до +130 | От −60 до +130 | До +250 | +120 0С | +120 0С | н/д | н/д
Группа горючести | негорючий | негорючий | н/д | н/д | н/д | н/д | н/д | н/д | н/д | н/д
Время применения | н/д | н/д | н/д | н/д | н/д | 30 мин | 30 мин | 30 мин | 30 мин | 30 мин
Штукатурные гидроизоляционные сухие смеси |  |  |  |  | СТРОИТЕЛЬНЫЕ СМЕСИ WDM
Производитель | WDM | Кальматрон | Пенетрон | Гора хрустальная | Mapei | Гидротекс | Гидропаколь | КТ ТРОН | Растро
Наменование материала | Гидро SM-3 | Кальматрон-эконом | Скрепа М500 | МБР 600 | Mapefill | Гидротекс Р | Гидропаколь штукатурный | кт трон -6 | Лахта Штукатурная
Розничная стоимость, руб./кг | 12.5 | 38 | 45 | 30 | 38 | 32 | 50 | 40 | 72
Водонепроницаемость | W16 | W12 | н/д | W10 | W16 | W6 | н/д | W12 | W16
Прочность на сжатие:
в возрасте 1 суток | 18 МПа | н/д | 14 МПа | 20 МПа | 32 МПа | н/д | 12 МПа | н/д | н/д
в возрасте 3 суток | 30 МПа | н/д | н/д | н/д | н/д | н/д | 36,5 МПа - 7 суток | н/д | н/д
в возрасте 28 суток | 50 МПа | 15 МПа | 40 МПа | 60 МПа | 70 МПа | 40 МПа | 41,2 МПа | 30 МПа | 35 МПа
Прочность на растяжение при изгибе:
в возрасте 1 суток | 3,0 МПа | н/д | н/д | н/д | 5 МПа | н/д | 3 МПа | н/д | н/д
в возрасте 3 суток | 5,5 МПа | н/д | н/д | н/д | 7 МПа | н/д | 6,1 МПа - 7 суток | н/д | н/д
в возрасте 28 суток | 7,0 МПа | 3,0 Мпа | н/д | н/д | 9 МПа | 4,0 МПа | 7,0 МПа | н/д | 9,0 МПа
Адгезия к бетону | 2,0 МПа | 0,3 МПа | 1,3 МПа | 1,8 МПа | н/д | 1,2 МПа | 1,3 МПа | 1,6 МПа | 2,0 МПа
Морозостойкость, циклов | 300 | 200 | н/д | 400 | 300 | 200 | н/д | 300 | 300
Температура применения | от +5 до +35 | от +5 | от +5 | от +5 до +30 | от +5 до +35 | от +5 | н/д | от +5 до +35 | от +5 до +35
Температура эксплуатации | от -50 до +70 | от +-60 до +130 | в соотв с нормой бетона | н/д | от -40 до +90 | от -40 до +90 | н/д | н/д | до +250
Группа горючести | Негорючий | Негорючий | Негорючий | Негорючий | Негорючий | Негорючий | Негорючий | Негорючий | Негорючий
Время применения | 40 минут | 40 минут | 60 минут | 15 минут | 60 минут | 40 минут | 30 минут | 240 минут | 60 минут
Применение в контакте в питьевой водой | Допускается | Допускается | Допускается | н/д | Допускается | Допускается | Допускается | Допускается | Допускается
Безусадочные гидроизоляционные сухие смеси |  |  |  |  | СТРОИТЕЛЬНЫЕ СМЕСИ WDM
Производитель | WDM | Пенетрон | Кальматрон | Растро | Гора хрустальная | EK Cemical
Наменование материала | Гидро SM-2 | Пенекрит | Кальматрон Шовный | Лахта Шовный | МБР 500 | FT BASE
Розничная стоимость, руб./кг | 12.2 | 300 | 40 | 115 | 32 | 8
Водонепроницаемость | W16 | W14 | W14 | W16 | W10 | н/д
Прочность на сжатие:
в возрасте 1 суток | 15 МПа |  | н/д | н/д | 20 МПа | н/д
в возрасте 3 суток | 25 МПа | 20 МПа - 7 суток | н/д | н/д | н/д | н/д
в возрасте 28 суток | 45 МПа | 25 МПа | 40 МПа | 40 МПа | 50 МПа | 20 МПа
Прочность на растяжение при изгибе:
в возрасте 1 суток | 3,0 МПа | н/д | н/д | н/д | н/д | н/д
в возрасте 3 суток | 5,5 МПа | н/д | н/д | н/д | н/д | н/д
в возрасте 28 суток | 7,0 МПа | н/д | н/д | 9,0 МПа | н/д | н/д
Адгезия к бетону | 2,0 МПа | 2,0 МПа | 0,8 Мпа | 2,0 МПа | 1,5 МПа | н/д
Морозостойкость, циклов | 300 | 400 | 200 | 300 | 400 | 50
Температура применения | от +5 до +35 | от +5 | от +5 | от +5 до +35 | от +5 до +30 | от +5 до +30
Температура эксплуатации | от -50 до +70 | в соотв с нормой бетона | от -60 до +130 | до +250 | н/д | от -50 до +70
Группа горючести | Негорючий | Негорючий | Негорючий | Негорючий | Негорючий | Негорючий
Время применения | 40 минут | 40 минут | 60 минут | 60 минут | 10 минут | 60 минут
Применение в контакте в питьевой водой | Допускается | Допускается | Допускается | Допускается | н/д | н/д
СТРОИТЕЛЬНЫЕ СМЕСИ WDM